## Sheet1
选矿厂旋流器组选型计算说明书
项目名称Project Name
设备名称 Equipment Name |  | NP-X1-0
▲工艺条件
新给矿量（干矿）（t/h） |  | 6262.2 | 返砂比（%）
矿石密度 (t/ m3） |  | 0 | 给料粒度 (-200目%) |  |  | 0
给矿浓度 (%) |  | 0 | 溢流细度(-200目%) |  |  | 0
▲物料平衡计算The balance of materials
参数 Parameter |  |  | 单位 unit | 进料 Feed | 溢流 Overflow | 底流 Underflow
干矿量 Solids |  |  |  | 6262.2 | 1391.6 | 4870.6
水量Water mass flowrate |  |  |  | 4174.8 | 2957.2 | 1217.6
质量浓度 %solids (w/w) |  |  |  | 60 | 32 | 80
矿浆密度 Slurry SG |  |  |  | 1.61 | 1.25 | 2.01
矿浆流量Slurry volume flowrate |  |  |  | 6494.1 | 3472.6 | 3021.6
▲旋流器直径The capacity of cyclone
根据处理能力及溢流细度要求，确定旋流器的直径 |  |  |  |  | mm | 1
▲校核单台生产能力Check the capacity of single cyclone
公式 Formula
符号 | 物理意义 |  |  |  | 单位unit | 数值data
D | 旋流器直径 The capacity of cyclone |  |  |  | cm | 0.1
d i | 进料口直径 The diameter of inlet |  |  |  | cm | 0.1
d o | 溢流管直径The diameter of Vortex finder |  |  |  | cm | 0
P | 进料压力 The feed pressure |  |  |  | MPa | 0.08
qm | 旋流器生产能力 The capacity of single cyclone |  |  |  | m3/h | 0.08
▲旋流器数量The number of cyclone in cluster
符号 | 物理意义 |  |  |  | 单位unit | 数值data
n | 工作数量The number of working cyclone |  |  |  | 台 | -1
▲计算和校核分级粒度Calculate the cut size and check it
公式 Formula
符号 | 物理意义 |  |  |  | 单位unit | 数值data
D | 旋流器直径 The diameter of cyclone |  |  |  | cm | 0.1
d o | 溢流管直径The diameter of Vortex finder |  |  |  | cm | 0.04
d i | 进料口直径 The diameter of inlet |  |  |  | cm | 0.1
ρm | 给矿矿浆密度 Slurry SG |  |  |  | t/ m3 | 1.61
μm | 给矿矿浆粘度 Slurry of viscosity |  |  |  | Pa.s | 0.0042
δ | 矿石密度 Ore SG |  |  |  | t/m3 | 0
ΔPm | 进料压力 The feed pressure |  |  |  | MPa | 0.08
θ | 旋流器锥角 The diameter of taper |  |  |  | ° | 20
dm | 计算分级粒度 Cut size |  |  |  | um
结论：分级粒度106.6＜320μm (-200目50%),满足设计要求
▲旋流器组细节描述Cyclone details
旋流器组型号 |  |  |  |  | 与设备名称一致
[5 empty] | 单位unit | 数值data
工作旋流器的台数 Operation Cyclone Qty |  |  |  |  | 台 | -1
备用旋流器的台数 Spare Cyclone Qty |  |  |  |  | 台 | 1
旋流器结构参数 Construction
物理意义 |  |  |  |  | 单位unit | 数值data
进料口尺寸Feed Pipe Diameter |  |  |  |  | mm | 1.0
溢流管尺寸范围Vortex Finder Size Range |  |  |  |  | mm | 0.4
底流口尺寸范围Spigot Size Range |  |  |  |  | mm
推荐底流口尺寸Recommended Spigot Size |  |  |  |  | mm | 70
进料压力 The feed pressure |  |  |  |  | MPa | 0.08
推荐进料压力 Recommended The feed pressure |  |  |  |  | MPa
▲旋流器材料
旋流器部件名称part name |  |  |  | 材料Material |  | 备注
给料体外壳Feed Chamber Casing |  |  |  | Q235
给料体内衬Feed Chamber Lining |  |  |  | 橡胶
锥体外壳Cone Casing |  |  |  | Q235
锥体内衬Cone Lining |  |  |  | 橡胶
溢流管外壳Vortex Finder |  |  |  | Q235
溢流管内衬Vortex Finder Lining |  |  |  | 橡胶
底流口spigot |  |  |  | Q235
底流口内衬spigot Lining |  |  |  | SiC
分配器Feed Distributor |  |  |  | 橡胶
分配器内衬Feed Distributor Lining |  |  |  | 橡胶
溢流箱Overflow Launder |  |  |  | Q235
溢流箱内衬Overflow Launder Lining |  |  |  | 橡胶
沉砂箱Underflow Launder |  |  |  | Q235
沉砂箱内衬 Underflow Launder Lining |  |  |  | 橡胶/25
给料阀门Isolation Feed Valve |  |  |  | 铸铁